## AFELPADO
FOTO MUESTRA | DESCRIPCIÓN
LEGGINGS EFECTO TOALLA SOLO POLYESTER
| PIEZA: | LEGGINGS
| TALLA: | UNITALLA |  | EXTRA G
| CÓDIGOS: | AFLP02-37U |  | AFLP02-39G
| PESO: | 244.47 | grs | 280 | grs |  | grs | grs
| TIEMPO: | 0:09 | min | 0:09 | min |  | min | min
FOTO MUESTRA | ENHEBRADO
| MATERIAL |  |  | GUIA HILO |  | SISTEMAS
| LICRA GUATEMALA |  |  | 2 |  | TODOS
40/40/24
| POLIESTER BLANCO |  |  | 3 |  | PARES
75/144
| NYLON |  |  | 6 |  | TODOS
70/68 "C"
FOTO MUESTRA | PORCENTAJE
| MATERIAL |  | % |  | grs
| LICRA GUATEMALA |  | 34.03 |  | 95.284
40/40/24
| POLIESTER BLANCO |  | 12.25 |  | 34.3
75/144
| NYLON |  | 54.72 |  | 153.216
70/68 "C"