## FICHA TECNICA
FOTO MUESTRA |  | DESCRIPCIÓN
LEGGINGS ACANALADOS
|  | TALLA: | UNITALLA
|  | PIEZA: | LEGGINGS |  |  | - |  |  | -
|  | CÓDIGOS: | M012LG28 |  |  | - |  |  | -
|  | PESO: | 225 |  | grs | - |  | grs | - |  | grs
|  | TIEMPO: | 0:11 |  | min | - |  | min | - |  | min
ENHEBRADO
TIPO DE MAQUINA |  |  | EVO |  |  | - |  |  | -
| MATERIAL |  | G.HILO | SIS. |  | G.HILO | SIS. |  | G.HILO | SIS.
| LICRA LONDRES |  | 2 | TODOS |  | - | - |  | - | -
KTF 4.0 | LICRA GUATEMALA |  | 3 | 2 Y 6 |  | - | - |  | - | -
40/40/24
| NYLON SENCILLO |  | 6 | PARES |  | - | - |  | - | -
70/68
| NYLON DOBLE |  | 6 | NONES |  | - | - |  | - | -
70/68