## FICHA TECNICA
FOTO MUESTRA |  | DESCRIPCIÓN
CHAMARRA MANGA LARGA
|  | TALLA: | UNITALLA
|  | PIEZA: | CHAMARRA |  |  | MANGA LARGA
|  | CÓDIGOS: | M019CH28 |  |  | M019ML28
|  | PESO: | 133 |  | grs | 146 |  | grs | grs
|  | TIEMPO: | 0:06 |  | min | 0:07 |  | min | min
ENHEBRADO
TIPO DE MAQUINA |  |  | EVO4 |  |  | EVO4
| MATERIAL |  | G.HILO | SIS. |  | G.HILO | SIS.
| LICRA LONDRES |  | 2 | TODOS |  | 2 | TODOS
20/30/34
| NYLON |  | 6 | PARES |  | 6 | PARES
70/68
| NYLON DOBLE |  | 6 | NONES |  | 6 | NONES
70/68