## FICHA TECNICA
FOTO MUESTRA | DESCRIPCIÓN
CONJUNTO PIJAMA TOP TIRANTE Y SHORT, AMBOS CON ESCAROLA ABAJO (SALE TODO EN UN LIENZO)
| TALLA: | - |  | UNITALLA |  |  | -
| PIEZA: | TOP/SHORT/PUENTE
| CÓDIGOS: | - |  | N002TS06 |  |  | -
| PESO + 10%: |  | grs | 139.7 |  | grs |  | grs
| TIEMPO: | - | min | 0:05 |  | min | - | min
FOTO TEJIDO | OBSERVACIONES: | Se bajo otra version con Poliester Blanco N002PL06
y peso 139 grs.
ENHEBRADO
| % | MATERIAL |  |  | G. HILO | SISTEMAS
| 40% | LICRA TEXAS |  |  | 2 | TODOS
20/40/24
| 0.7% | LICRA DESNUDA |  |  | 3 | 2 Y 6
40
| 59.3% | NYLON |  |  | 6 | TODOS
70/68

## DATA
CHICA | MEDIANA | GRANDE
CODIGOS
- | N002TS06 | -
- | - | -
- | - | -
- | - | -
- | - | -
CHICA | MEDIANA | GRANDE
TIEMPOS
- | 0:05 | -
- | - | -
- | - | -
- | - | -
- | - | -