## TALLA MEDIANA
FOTO MUESTRA | DESCRIPCIÓN
TOP CON DISEÑO FLOTADO
| PIEZA: | TOP |  | CUELLO
| TALLA: | UNITALLA
| CÓDIGOS: | P032TP38 |  | P032CU38
| PESO: | 112.26 | grs | 20.59 | grs |  | grs
| TIEMPO: | 0:03 | min | 0:01 | min |  | min
FOTO MUESTRA | ENHEBRADO
| MATERIAL |  |  | GUIA HILO |  | SISTEMAS
| NYLON |  |  | 2 |  | PARES
70/68D
| DOBLE NYLON |  |  | 2 |  | NONES
70/68D
| LICRA DESNUDA 70 |  |  | 3 |  | 2 Y 6
KTF AUTOMATICO
| LICRA DUBAI |  |  | 6 |  | TODOS
20/70/68
FOTO MUESTRA | PORCENTAJE
| MATERIAL |  | %
| NYLON |  | 60.6
70/68D
| LICRA DESNUDA 70 |  | 3.5
| LICRA DUBAI |  | 35.9
20/75/144