## FICHA TECNICA
FOTO MUESTRA | DESCRIPCIÓN
PANTHY LAURA ASHLEY
| PIEZA: | PANTHY
| TALLA: | CHICA |  | MEDIANA |  | GRANDE |  | EXTRA
| CÓDIGOS: | V012P08C |  | V012P31M |  | V012P38G |  | V012P39X
| PESO: | 65.66 | grs | 75.98 | grs | 88.3 | grs | 98.21 | grs
| TIEMPO: | 0:03 | min | 0:04 | min | 0:04 | min | 0:04 | min
ENHEBRADO |  |  |  | PORCENTAJE
MATERIAL | G. HILO | SISTEMAS |  | MATERIAL |  |  | %
LICRA DUBAI | 2 | TODOS |  | LICRA DUBAI |  |  | 50.97
20/70/68 |  |  |  | 20/70/68
LICRA DESNUDA | 3 | 2 Y 6 KTF 3.0 |  | LICRA DESNUDA |  |  | 1
40 |  |  |  | 40
NYLON | 5 | TODOS |  | NYLON |  |  | 48.03
NARANJA |  |  |  | NARANJA
MAQUILA VELOCIDAD DE COTIZACION MAXIMO 70